## Sheet1
迪庆州市场监督管理局2023年油漆涂料、防水卷材产品质量监督抽查检验结果汇总表
序号 | 报告编号 | 受检单位名称 | 生产单位名称 | 样品名称 | 商标 | 样品规格型号 | 生产单位地址 | 受检单位地址 | 抽样人 | 检验结论 | 检验结果
1 | SY-J04239915 | 德钦县升平镇闽发建材五金机电经营部 | 慷美思（昆明）制漆有限公司 | 直刷型混合物防水涂料 | 慷美思 | 20kg/桶 | 昆明市经济技术开发区 | 德钦县升平镇 | 杨辉 曾艳 | 经检验，所检项目符合JC 1066-2008标准，检验结论为合格。 | 合格
2 | SY-J04238478 | 迪庆经济开发区宏鑫五金建材门市 | 云南万里化工制漆有限责任公司 | 大红醇酸调和漆 | 航船 | 批号：12-5 | 昆明杨林工业园区 | 云南省迪庆藏族自治州经济开发区社区居委会中心片区 | 杨辉 曾艳 | 经检验，所检项目符合GB 18581-2020、GB/T 25251-2010标准，检验结论为合格。 | 合格
3 | SY-J04238479 | 德钦县拖顶乡锌锌建材店 | / | 晴雨超耐候外墙乳胶漆 | 东煌 | 22kg/桶 | 广东省佛山市顺德勒流街道联胜工业路 | 云南省迪庆藏族自治州德钦县拖顶乡金珠嘎尺 | 杨辉 曾艳 | 经检验，所检项目符合GB 18582-2020标准，检验结论为合格。 | 合格
4 | SY-J03231738 | 维西县刘三建材店 | 福建惠兴涂料科技发展有限公司 | 981聚合物水泥防水涂料 | 美惠 | 20kg/桶 | 福建省泉惠石化园区 | 维西县康普乡 | 杨辉 曾艳 | 经检验，所检项目符合GB/T 23445-2009标准，检验结论为合格。 | 合格
5 | SY-J03231734 | 香格里拉市金江镇衍竞五金建材店 | 潍坊宏蕾防水材料有限公司 | 聚乙烯丙（涤）纶复合防水卷材 | 宏蕾 | 300g/m² | 山东省寿光市台头镇工业园区 | 云南省迪庆藏族自治州香格里拉市金江镇吾竹村委会开文三组 | 杨辉 曾艳 | 经检验，拉伸强度、拉断伸长率、撕裂强度项目不符合GB/T 18173.1-2012标准，检验结论为不合格。 | 不合格
6 | SY-J03231736 | 诚信五金建材经营铺 | 佛山市欧奇涂料有限公司 | 金属屋面高弹防水涂料 | 欧奇 | JT-6850 18kg/桶 | 佛山市三水区中心科技工业区西南园B区22-2号 | 云南省迪庆藏族自治州维西傈僳族自治县康普乡康普村江边组 | 杨辉 曾艳 | 经检验，所检项目符合JG/T 375-2012标准，检验结论为合格。 | 合格
7 | SY-J03231737 | 维西县雄明五金建材经营部 | 潍坊祥源防水科技有限公司 | 聚乙烯丙/涤纶高分子防水卷材 | 赛格尔 | 300g | 山东省寿光市台头镇工业园区 | 云南省迪庆藏族自治州维西傈僳族自治县巴迪乡巴迪街 | 杨辉 曾艳 | 经检验，拉伸强度、拉断伸长率、撕裂强度项目不符合GB/T 18173.1-2012标准，检验结论为不合格。 | 不合格
8 | SY-J03231731 | 德钦县德鹤建材门市部 | 江门市润立化工实业有限公司 | 柔性防水涂料 | 色彩数码 | SM-8010 | 广东省江门市蓬江区荷塘为民工业区 | 云南省迪庆藏族自治州德钦县升平镇 | 杨辉 曾艳 | 经检验，所检项目符合GB/T 23445-2009标准，检验结论为合格。 | 合格
9 | SY-J03231728 | 德钦县奔子栏镇民鑫超市 | 潍坊市祁连防水材料有限公司 | 聚乙烯丙/涤纶高分子防水卷材 | 祁联 | 300g/m² | 寿光市台头镇工业园区 | 云南省迪庆藏族自治州德钦县奔子栏镇达日开发区沙色通农贸市场临街门面 | 杨辉 曾艳 | 经检验，拉伸强度、拉断伸长率、撕裂强度项目不符合GB/T 18173.1-2012标准，检验结论为不合格。 | 不合格
10 | SY-J03231729 | 德钦县德鹤建材门市部 | 寿光市昊昇防水有限公司 | 聚乙烯丙（涤）纶高分子防水卷材 | 勤海 | 300g/m² | 山东省寿光市台头镇 | 云南省迪庆藏族自治州德钦县升平镇 | 杨辉 曾艳 | 经检验，拉伸强度、拉断伸长率、撕裂强度项目不符合GB/T 18173.1-2012标准，检验结论为不合格。 | 不合格
11 | SY-J03231726 | 德钦县奔子栏镇湘达综合商场 | 云南禹盾建筑材料有限公司 | SBS改性沥青防水卷材 | 禹之盾 | 3.0×10m | / | 云南省迪庆藏族自治州德钦县奔子栏镇达日村 | 杨辉 曾艳 | 经检验，所检项目符合GB 18242-2008标准，检验结论为合格。 | 合格
12 | SY-J03231730 | 德钦县德鹤建材门市部 | 云南兰花兰华防水材料有限公司 | 聚合物改性沥青自粘防水卷材 | 兰花兰华 | 2.0mm |  | 云南省迪庆藏族自治州德钦县升平镇 | 杨辉 曾艳 | 经检验，拉伸性能项目不符合GB 23441-2009标准，检验结论为不合格。 | 不合格
13 | SY-J04238484 | 维西县刘三建材店 | 崇州市美涂士涂料科技有限公司 | 美丽涂耐候专用外墙漆 | 美涂士 | 20kg/桶 MSB2300 | 四川省成都崇州经济开发区宏业大道北段126号 | 维西县康普乡 | 杨辉 曾艳 | 经检验，所检项目符合GB 18582-2020标准，检验结论为合格。 | 合格
14 | SY-J03231724 | 德钦县蹇氏建材商贸有限公司 | 云南昆明雨霸建筑防水材料有限公司 | 热熔改性沥青防水卷材 | 正禧 | R I NK PE 3 10 | 云南省晋宁区工业园区二街片区 | 云南省迪庆藏族自治州德钦县燕门乡茨中村 | 杨辉 曾艳 | 经检验，所检项目符合Q/ZXFS 01-2019标准，检验结论为合格。 | 合格
15 | SY-J03231725 | 德钦县拖顶乡锌锌建材店 | 寿光市晨昇防水材料厂 | 聚乙烯丙（涤）纶高分子防水卷材 | 巴雷特 | 400g/m² | 山东省寿光市台头工业区 | 云南省迪庆藏族自治州德钦县拖顶乡金珠嘎尺 | 杨辉 曾艳 | 经检验，所检项目符合GB/T 18173.1-2012标准，检验结论为合格。 | 合格
16 | SY-J04238482 | 德钦县升平镇闽发建材五金机电经营部 | 炫亚涂料（上海）有限公司 | 高级耐擦洗乳胶漆 | 轩丽涂 | 20kg/桶 | 上海市松江区新浜镇许村路1092号 | 德钦县升平镇 | 杨辉 曾艳 | 经检验，所检项目符合GB 18582-2020标准，检验结论为合格。 | 合格
17 | SY-J04238483 | 德钦县德鹤建材门市部 | 金和友（深圳）实业有限公司 | 超强耐候外墙乳胶漆 | 金和友 | 3000型 | 广东省深圳市龙岗区西联黄龙坡 | 云南省迪庆藏族自治州德钦县升平镇 | 杨辉 曾艳 | 经检验，所检项目符合GB 18582-2020标准，检验结论为合格。 | 合格
18 | SY-J04238476 | 香格里拉市金江镇衍竞五金建材店 | 佛山市顺德区千雅装饰涂料有限公司 | 哑光外墙内墙 | 耐侨 | / | 佛山市顺德区容奇大道中36号 | 云南省迪庆藏族自治州香格里拉市金江镇吾竹村委会开文三组 | 杨辉 曾艳 | 经检验，所检项目符合GB 18582-2020标准，检验结论为合格。 | 合格
19 | SY-J03231727 | 德钦县奔子栏镇湘达综合商场 | 潍坊市昱源防水科技有限公司 | 聚乙烯丙（涤）纶高分子防水卷材 | 春晨 | 1m×100m 300克 | 中国.山东 | 云南省迪庆藏族自治州德钦县奔子栏镇达日村 | 杨辉 曾艳 | 经检验，拉伸强度、拉断伸长率、撕裂强度项目不符合GB/T 18173.1-2012标准，检验结论为不合格。 | 不合格
20 | SY-J03231735 | 香格里拉市金江镇衍竞五金建材店 | 云南天鑫瑞杰商贸有限公司 | K11防水涂料 | 欧固堡 | K11 | 长坡工业区 | 云南省迪庆藏族自治州香格里拉市金江镇吾竹村委会开文三组 | 杨辉 曾艳 | 经检验，所检项目符合GB/T 23445-2009标准，检验结论为合格。 | 合格
21 | SY-J04238480 | 德钦县拖顶乡锌锌建材店 | 武汉华涂美涂料有限公司 | 外墙高级乳胶漆 | HUATUMEJ PAINT | 5L/桶 | 武汉市东西湖区走马岭 | 云南省迪庆藏族自治州德钦县拖顶乡金珠嘎尺 | 杨辉 曾艳 | 经检验，所检项目符合GB 18582-2020标准，检验结论为合格。 | 合格
22 | SY-J03231733 | 香格里拉市上江乡良源五金建材门市 | 山东耀岳防水材料有限公司 | 聚乙烯丙（涤）纶合成高分子防水卷材 | 耀岳 | 500g/m² | 山东省寿光市台头镇工业园区 | 云南省迪庆藏族自治州香格里拉市上江乡格兰村委会格兰二组 | 杨辉 曾艳 | 经检验，拉伸强度、拉断伸长率、撕裂强度项目不符合GB/T 18173.1-2012标准，检验结论为不合格。 | 不合格
23 | SY-J04238481 | 德钦县升平镇闽发建材五金机电经营部 | 佛山市明泰化工有限公司 | 晴雨外墙漆 | 小雨之星 | 20kg/桶 | 顺德区伦教三洲龙洲路三洲大桥旁 | 德钦县升平镇 | 杨辉 曾艳 | 经检验，所检项目符合GB 18582-2020标准，检验结论为合格。 | 合格
24 | SY-J04238477 | 香格里拉市上江乡良源五金建材门市 | 广东巴德士新材料有限公司 | 净味靓白内墙墙面漆 | 巴德士 | BD-8710 | 广东省中山市南头镇正兴路108号 | 云南省迪庆藏族自治州香格里拉市上江乡格兰村委会格兰二组 | 杨辉 曾艳 | 经检验，所检项目符合GB 18582-2020标准，检验结论为合格。 | 合格